## Sheet1
综合行政执法澄清函—饰品类
序号 | 问题 | 答复
臂章
1 | 臂章技术规范图1背面尺寸标注中，涤纶线带距顶部尺寸18±1mm，线带长75±2mm，总长100±1mm，即计算出线带距底边7mm（含包边宽度3.5mm±0.5mm），如按规范生产样品，实物佩戴非常不便，且正常同类产品如解放军15臂章，同样的涤纶线带距顶部尺寸13±2mm，方为正常合理尺寸，请核实复。（P290） | 图1尺寸部分更正如下：
2 | 硬胸徽：背面是否有承制方标记？其它金属都有标记 | 答：硬胸徽背面没有标记。
帽徽
3 | 3.4表1中的B4在图2中找不到对应的测量部位，建议补充（P280）； | 图2更改如下：
4 | 5.2表5中3.1~3.7应修改为3.2~3.9，同时缺少3.8工艺要求这一项（P283）； | 表5更改如下：
5 | 5.3表6中注B材料应符合3.5要求应修改为3.6；注C在表中找不到对应的内容（P284）； | 答：表6中注B材料应符合3.6。注C取消。
6 | 5.5中未明确判定标准（P285）； | 答：按技术文件
硬肩章
7 | 3.6颜色中，金属件未注明采用的潘通色号，建议增加（P302） | 答：硬肩章版面颜色为藏青色(PANTONG 19-4013 TPX),金属肩徽、肩杠徽体颜色为仿24K亚光金黄色(PANTONG 14-0957TPX),肩徽中间衬底内颜色为藏蓝色漆(PANTONG 19-4007TPX)
8 | 1）附录A.2中，金属件厚度为2.±0.1，建议确认小数点后面有无数字（P309）； | 答：金属件厚度为：2.7±0.1
9 | 1）附录E.1中，建议织物组织1/1旁箭头去掉（P314）; | 答：去掉箭头。
10 | 4）附录E.3中，耐光色牢度建议修改为≥4-5级（P314） | 答：为≥4-5级
软肩章
11 | 4.5.2中袢带断裂强力的测定未明确测试宽度；建议添加（P322） | 答：按技术文件
12 | 4.5.3中，“技”应该改为“按”，建议修改（P322）； | 答：4.5.3中，“技”应该改为“按”
13 | 4.6.4中，涉及到压缩变形器，但没有明确参数，建议添加（P323）； | 答：按技术文件
14 | 套式肩章技术规范图1橄榄枝高度标明20±1mm，可是标明处有间隙，是否橄榄枝高度为20±1mm？（P332） | 更改成：无间隙
15 | 附录B.2中，胶点目数的单位错误，建议修改为个/CM2（P327）； | 答：附录B.2中，胶点目数的单位改为：个/cm²
16 | 附录D.2中，脆性温度试验方法错误，GB/T1040为拉伸性能，建议修改（P329） | 答： 耐低温性，采用FZ/T 01007-2008；耐低温性指标要求改为：-20℃无裂纹
17 | 附录D.3中，耐光色牢度建议修改为≥4-5级（P329）。 | 答：改为≥4-5级
套式肩章
18 | 3.3颜色中，金属件未注明采用的潘通色号，建议增加（P332） | 答：套式肩章版面颜色为藏青色(PANTONG 19-4013 TPX)，长城徽图案和松枝叶为金黄色（PANTONG 14-0957 TPX）
19 | 3.5材料中，单线强力建议具体到方法标准（P333） | 答：按技术文件
20 | 4.1结构尺寸检验中，0.5mm的钢直尺满足不了精度要求，尺寸有±0.5mm要求，建议修改（P334） | 答：更正如下：用精度为 0.5mm 的钢板尺和以精度为0.02mm的普通游标卡尺
软胸徽
21 | 3.4材料中，单线强力建议具体到方法标准（P351）;
22 | 附录A 样品规格83.25dtex，一般按29256.5做不出该精度，只是单纯的数学计算，建议修改（P353）；
23 | 附录B.2中，耐汗渍色牢度建议增加沾色牢度（P354）。
24 | 技术规范图1 软胸徽样式、结构和主要尺寸中主标志外有一整圈黄色外框，实际生产样品时无法做到，请核实是否需要去除？（P350) | 更改成：
软胸徽
25 | 附录B.4中耐用性有试验方法要求，但无耐用性能降低率考核指标，建议添加（P354）; | 答：按技术文件，按表B.1
软胸号
26 | 3.1标样中图示字体为宋体，锁边线为黄色，与3.2要求字体为Arial Narrow，以及3.3.1中要求锁边线需顺底色，应为藏青色，前后不一致，建议统一（P365）； | 更正如下：软胸号为三层复合结构。面层为涤纶低弹丝电脑提花机织片，底层为黑色搭扣带（勾面），两层之间通过热熔胶片粘合，然后包边缝合。胸号正面图案为“11 位阿拉伯数字”，字体为Arial Narrow，字高 9.5mm。胸号主要规格尺寸见图 1 和附录 A。
27 | 3.4材料中，单线强力建议具体到方法标准（P365）
28 | 附录A.1样品规格83.25dtex，一般按29256.5做不出该精度，只是单纯的数学计算，建议修改（P368）；
29 | 附录A.1中密度建议添加纬纱指标（P368）
30 | 附录B.4中耐用性有试验方法要求，但无耐用性能降低率考核指标，建议添加（P369）; | 答：按技术文件，按表B.1
腰带扣
31 | 4.4材料中涤纶缝纫线规格无单位，建议添加（P389）； | 答：4.4材料中涤纶缝纫线规格单位为：tex
扣件
32 | 4.7产品理化性能表8 眼孔拉力少单位N，建议添加（P401）; | 答： 单位：N
33 | 扣件缺陷缺少表5.6.7.8等产品内容，建议添加（P403） | 答：按技术文件
34 | 附录B.3.3中，电阻1.0Ω设置不合理，建议更改（P405） | 答：删除电阻1.0Ω
领带
35 | 5.2可参照第3章及表7，建议修改为表6；表6中，工艺：主要部位或整体工艺不符合3.5的要求，建议修改为3.6的要求；外观：主要部位或整体超出3.7外观要求，建议修改为3.8（P377）； | 答：5.2可参照第3章及表6；表6中，工艺：主要部位及整体工艺修改为3.6的要求；外观要求：主要部位及整体修改为3.8要求
36 | 5.3表7中，3.2~3.7建议对应3.3~3.8（P377）； | 更改成：
37 | 附录A.1长丝线密度建议用丹尼尔（D）表示（P379）； | 答：按技术文件
38 | 附录A.2断裂强力试验方法3923.1还是3923.2，建议明确（P379）； | 答：附录A.2断裂强力试验方法为：3923.1
39 | 5）附录A.2中勾丝纬向指标2-3偏松，建议修改（P379）； | 答：按技术文件
40 | 附录C，单位面积质量与3.5材料中不一致，建议统一（P381） | 答：附录C，单位面积质量改为：300±10
41 | 附录C，密度的指标26+4，表述不清，建议明确（P381） | 答：附录C，经纬密度均改为26±4
42 | 附录E, 捻度CV值不考核建议去除（P385） | 答：按技术文件